## Hierros ADN 420
appmaestro
Hierros para hormigón: diámetro, sección y peso por metro
Sección = π·d²/4 y peso = 0,00617·d² kg/m: cálculos de AppMaestro, no una tabla de la norma. Diámetros según CIRSOC 201.
Diámetro | Sección (mm²) | Sección (cm²) | Peso (kg/m) | Barra de 12 m (kg)
Ø 6 | 28.3 | 0.28 | 0.222 | 2.66
Ø 8 | 50.3 | 0.5 | 0.395 | 4.74
Ø 10 | 78.5 | 0.79 | 0.617 | 7.4
Ø 12 | 113.1 | 1.13 | 0.888 | 10.66
Ø 16 | 201.1 | 2.01 | 1.58 | 18.96
Ø 20 | 314.2 | 3.14 | 2.468 | 29.62
Ø 25 | 490.9 | 4.91 | 3.856 | 46.27
Ø 32 | 804.2 | 8.04 | 6.318 | 75.82
Ø 40 | 1256.6 | 12.57 | 9.872 | 118.46
Fuentes: CIRSOC 201 y 101 (INTI) y Guía para ejecución de instalaciones sanitarias domiciliarias (Ministerio de Obras Públicas, 2023). Más en appmaestro.com.ar/precios/tablas-de-referencia/

## Tipos de acero
appmaestro
Tipos de acero para hormigón (CIRSOC 201, tabla 3.8)
fy: tensión de fluencia · ft: tensión de rotura
Designación | Norma | Superficie | Diámetros (mm) | fy (MPa) | ft (MPa)
AL 220 | IRAM-IAS U 500-502 | Lisa | 6 a 25 | 220 | 340
ADN 420 | IRAM-IAS U 500-528 | Nervurada | 6 a 40 | 420 | 500
ADN 420 S (soldable) | IRAM-IAS U 500-207 | Nervurada | 6 a 40 | 420 | 500
Fuentes: CIRSOC 201 y 101 (INTI) y Guía para ejecución de instalaciones sanitarias domiciliarias (Ministerio de Obras Públicas, 2023). Más en appmaestro.com.ar/precios/tablas-de-referencia/

## Pesos unitarios
appmaestro
Pesos unitarios de materiales (CIRSOC 101, tablas 3.1 y 3.2)
1 kN/m³ ≈ 102 kgf/m³. Para cargas de cálculo estructural usá siempre el reglamento.
Material | kN/m³ | kgf/m³ (aprox.)
Hormigón armado (piedra partida o canto rodado) | 25 | 2550
Hormigón sin armar | 23.5 | 2400
Hormigón con cascote | 18 | 1840
Mortero de cemento y arena | 21 | 2140
Mortero de cal y arena | 17 | 1730
Agua | 10 | 1020
Mampostería de ladrillo macizo común, con revoque | 17 | 1730
Mampostería de bloque hueco de hormigón, con revoque | 17 | 1730
Mampostería de ladrillo hueco portante, con revoque | 12 | 1220
Mampostería de ladrillo hueco no portante, con revoque | 10.5 | 1070
Fuentes: CIRSOC 201 y 101 (INTI) y Guía para ejecución de instalaciones sanitarias domiciliarias (Ministerio de Obras Públicas, 2023). Más en appmaestro.com.ar/precios/tablas-de-referencia/

## Pendientes cloaca
appmaestro
Cloacas: pendientes de cañerías horizontales
Guía para ejecución de instalaciones sanitarias domiciliarias (Ministerio de Obras Públicas, 2023)
Diámetro | Pendiente máxima | Pendiente mínima
Ø 100 mm | 1:20 (5,0%) | 1:60 (1,7%)
Ø 150 mm | 1:20 (5,0%) | 1:100 (1,0%)
Tapada mínima: 0,20 m en hierro fundido y 0,40 m en los demás materiales. Velocidad autolimpiante mínima: 0,60 m/s.
Fuentes: CIRSOC 201 y 101 (INTI) y Guía para ejecución de instalaciones sanitarias domiciliarias (Ministerio de Obras Públicas, 2023). Más en appmaestro.com.ar/precios/tablas-de-referencia/

## Caudales
appmaestro
Caudales de descarga de artefactos
Guía para ejecución de instalaciones sanitarias domiciliarias (Ministerio de Obras Públicas, 2023)
Artefacto | Caudal (l/s)
Pileta de cocina | 0,20
Lavatorio, bidet o bañera | 0,20
Ducha | 0,30
Inodoro con depósito | 0,90
Lavarropas | 0,60
Fuentes: CIRSOC 201 y 101 (INTI) y Guía para ejecución de instalaciones sanitarias domiciliarias (Ministerio de Obras Públicas, 2023). Más en appmaestro.com.ar/precios/tablas-de-referencia/

## Acerca de
AppMaestro · appmaestro.com.ar
Referencias de la construcción en Argentina, actualizadas cada mes. Son valores de referencia, no un presupuesto ni un asesoramiento.
Las hojas están protegidas contra ediciones accidentales: podés filtrar, ordenar, seleccionar y copiar los datos a tu propio Excel.
Licencia de los datos: CC BY 4.0 (https://creativecommons.org/licenses/by/4.0/). Uso libre citando a AppMaestro como fuente.